## LJJ691AOI检测风险评估表
LJJ691AOI检测风险评估表 （客户定义是几分类？）
序号 | 部位 | 缺陷名称 | 图片 | 是/否必检项目 | 允收标准 | 是否有物料 | 打光评估 | 备注(光学） | 光学说明 | 算法评估 | 备注(算法) | 结论
1 | 正面 | 亮印 |  | 否 | ≤ 0.02mm2 (允许一个叶片大小，N≤1) | 有 | 高风险 | 特征：未伤PVD涂层，发白或者色差。受产品弧面和光照角度影响，会有亮斑干扰 备注: 1.两端是否可以排除检测？ 2.中间区域检测？ |  | 高风险 | 如果只是单纯检测亮印、露白、压伤、焊点发亮，不对这些缺陷进行细分类，则是低风险。如果要对这几个缺陷进行细分类，则全部都是高风险。 | 不可实施
2 |  | 露白(PVD层脱落) |  | 是 | 最大直径≤0.05mm (N≤1) | 有 | 低风险 | 特征：和亮点相同，PVD不良脱落发白。特征明显 |  | 高风险 | 如果只是单纯检测亮印、露白、压伤、焊点发亮，不对这些缺陷进行细分类，则是低风险。如果要对这几个缺陷进行细分类，则全部都是高风险。 | 不可实施
3 |  | 布网破损 |  | 是 | 不允许 | 有 | 低风险 | 特征：布网孔洞，透光。无样品 备注: 1.破损、拉偏、漏冲孔(光学需要解决一下)这三类很难区分。 |  | 高风险 | 破损、拉偏、漏冲孔三类之间很难区分。 | 不可实施
4 |  | 焊点发亮 |  | 是 | 最大直径≤0.05mm (N≤1) | 有 | 低风险 | 特征：焊点透过布网正面可看到亮点。特征明显 备注: 1.和露白缺陷类似，是否可以从区域这块限定或者机械定位？ |  | 高风险 | 如果只是单纯检测亮印、露白、压伤、焊点发亮，不对这些缺陷进行细分类，则是低风险。如果要对这几个缺陷进行细分类，则全部都是高风险。 | 不可实施
5 |  | 堵孔 |  | 是 | 不允许 | 有 | 高风险 | 特征：支架未冲孔或者异物和溢胶，布网严重压伤，堵孔眼。产品弧面有虚焦漏检风险 备注: 1.与异物定义有冲突。 |  | 高风险 | 与 异物 的定义有冲突 | 不可实施
6 |  | 压伤 |  | 是 | ≤ 0.01mm2 (允许半个叶片大小，N≤1) | 有 | 高风险 | 特征：钢网叶片形变或露白亮点。产品弧面虚焦，亮斑有漏检风险 |  | 高风险 | 虚焦会影响检出能力 | 不可实施
7 |  | 划伤 |  | 是 | 最大直径≤0.05mm (N≤1) | 无 | 高风险 | 特征：长条亮印，划痕。无样品 |  | 高风险 |  | 无缺陷样品
8 |  | 溢胶 |  | 否 | ≤ 0.2mm(最大允许一个网格) | 有 | 低风险 | 特征：两头胶水过多，堵孔。特征明显 |  | 低风险 |  | 可实施
9 |  | 扯胶露白 |  | 否 | ≤0.1mm | 无 | 高风险 | 特征：两头胶水没固定好布网，两头布网和钢网间有间隙，透光。无样品 |  | 高风险 |  | 无缺陷样品
10 |  | 布网与钢网间隙 |  | 否 | ≤0.1mm | 无 | 高风险 | 特征：类似布网拉偏，扯胶露白。无样品 |  | 高风险 |  | 无缺陷样品
11 |  | 异物 |  | 是 | ≤0.2mm2 (N≤1) | 有 | 低风险 | 特征：胶状，毛丝，铁屑，焊渣。 备注： 1.溢胶、堵孔会混，毛刺不会混。 |  | 高风险 | 定义上存在重合。容易和堵孔混淆。 | 不可实施
12 | 反面 | 支架与钢网间隙 |  | 是 | 间隙≤0.05mm | 无 | 高风险 | 特征：支架偏或者变形，虚焊，有间隙。受产品摆放角度影响。无样品 |  | 高风险 | 和拉偏很像 | 无缺陷样品
13 |  | 未推负角 |  | 是 | 见图OK与NG对比 | 无 | 高风险 | 特征：两头负角需要一定弧度。无样品 |  | 高风险 |  | 无缺陷样品
14 |  | 耳朵变形 |  | 是 | Tap变形角度2º< 0º <10º | 有 | 高风险 | 特征：pin脚左右摆动。受产品摆放位置影响有虚焦风险 |  | 中风险 | 我们自己拍摄的示例图中很难看出是否满足角度要求。 | 不可实施
15 |  | 耳朵缺料 |  | 是 | 不允许 | 无 | 低风险 | 特征：无pin脚。无样品，特征明显 |  | 高风险 |  | 无缺陷样品
16 |  | 负角变形 |  | 是 | 不允许 | 有 | 低风险 | 特征：负角变形，轮廓不圆滑。 |  | 高风险 | 如何避免毛刺的干扰（我们自己拍摄的图片中有几张看起来更像是毛刺的倾角过大导致的）？ | 不可实施
17 |  | 漏贴布网 |  | 是 | 不允许 | 无 | 低风险 | 特征：无布网。无样品，特征明显 |  | 高风险 |  | 无缺陷样品
18 |  | 漏焊支架 |  | 是 | 不允许 | 无 | 低风险 | 特征：无支架。无样品，特征明显 |  | 高风险 |  | 无缺陷样品
19 |  | 双层布网 |  | 是 | 不允许 | 无 | 高风险 | 特征：双层布网重叠，无样品。重合度高时有漏检风险 备注: 1.如果重合比较好的话，很难区分。 2.与钢网变形等缺陷很难区分。 |  | 高风险 |  | 无缺陷样品
20 |  | 布网用错 |  | 否 | 不允许 | 无 | 高风险 | 特征：布网孔眼直径不匹配。无样品 |  | 高风险 |  | 无缺陷样品
21 |  | 漏冲孔 |  | 是 | 不允许 | 无 | 低风险 | 特征：支架漏冲孔，堵孔。无样品，特征明显 备注: 1.光学优化一下。 |  | 高风险 |  | 无缺陷样品
22 |  | 布网严重压伤 |  | 否 | 不允许压堵孔 | 有 | 高风险 | 特征：布网堵孔。受产品弧面影响有虚焦风险。 |  | 中风险 | 程度轻微时候可能会有很多漏杀/过杀的风险。 | 不可实施
23 |  | 布网拉偏 |  | 是 | 不允许 | 有 | 低风险 | 特征：布网未拉到位，正面，斜内侧面，内侧面都可看到钢网透光。特征明显 备注: 1.与破损等缺陷难区分。 |  | 高风险 | 和破损有混淆的风险。 | 不可实施
24 |  | 毛刺 |  | 是 | 横向毛刺≤0.03mm，纵向毛刺≤0.05mm | 有 | 高风险 | 特征：钢网，支架边缘披锋，翘起，布网拉丝。受产品弧面，R角影响有虚焦风险 |  | 高风险 | 从我们自己拍摄的角度的图片来看，很难看出是毛刺，如果在那个角度去判断，不可做。 | 不可实施
25 | 侧面（外侧） | 连料点多切少切 |  | 是 | 内凹最大0.05mm，外凸最大0.05mm | 无 | 高风险 | 特征：钢网和支架间距。类似支架超钢网。支架和钢网落差。无样品 |  | 高风险 |  | 无缺陷样品
26 |  | 断差 |  | 否 | ≤0.1mm | 有 | 高风险 | 特征：两头和侧面R角钢网间距。 |  | 高风险 | 虚焦影响特征的提取能力。 | 不可实施
27 |  | 变形（轮廓变形） |  | 是 | 不允许 | 有 | 高风险 | 特征：钢网弧面形状，无翘起凹陷，支架无扭曲变形。受产品弧面影响，有虚焦风险 |  | 中风险 | 程度轻微时可能很难检出。 | 不可实施
28 |  | 布网超钢网 |  | 是 | 布网不可超出钢网 | 有 | 低风险 | 特征：布网超过钢网边缘。 |  | 低风险 |  | 可实施
29 |  | 钢网和布网落差 |  | 否 | ≤0.25mm | 无 | 高风险 | 特征：布网短或者拉偏，和钢网边缘有间隙。无样品 |  | 高风险 |  | 无缺陷样品
30 |  | PVD溢镀 |  | 是 | Tap无PVD区域宽度≤0.3mm | 有 | 低风险 | 特征：PVD镀层为黑色，溢镀耳朵为黑色。 |  | 低风险 |  | 可实施
31 |  | PVD偏位 |  | 是 | 产品R角以下PVD宽度≥0.1mm | 有 | 低风险 | 特征：PVD偏位，钢网未镀为白色 |  | 中风险 | 定义不明，很多细节值得商榷。 | 无缺陷样品
32 |  | 支架超钢网 |  | 是 | 支架不允许超出钢网 | 有 | 低风险 | 特征：支架超钢网边缘。 |  | 中风险 | 支架超出钢网的情况比较多变，某些情况的图片不易采集，可能不好识别。 | 无缺陷样品
33 |  | 支架与钢网落差 |  | 否 | 落差≤0.2mm | 有 | 低风险 | 特征：支架偏，支架和钢网边缘有间隙。 |  | 高风险 | 考虑到毛刺，毛刺的介入可能给落差的计算带来很大的风险，特征亦不好提取。 | 不可实施
34 | 侧面（内侧） | 漏焊点 |  | 是 | 不允许 | 无 | 低风险 | 特征：内侧面支架上共有8个焊点。内侧面可以看到焊点 |  | 低风险 |  | 无缺陷样品
35 |  | 焊渣 |  | 是 | ≤0.03mm | 无 | 低风险 | 特征：焊锡残留，异物。多在侧面 备注: 1.与毛刺、异物等混淆 |  | 高风险 |  | 无缺陷样品
36 |  | 焊接穿孔 |  | 否 | 焊接穿孔单边最多允收一处 | 有 | 低风险 | 特征：支架烧穿，透光，斜内侧面可以看到 |  | 低风险 |  | 可实施
37 |  | 支架装反 |  | 是 | 不允许 | 无 | 高风险 | 特征：支架短直边未在耳朵一端。无样品 |  | 高风险 |  | 无缺陷样品
38 | 反面 | 虚焊 |  |  | 不允许 | 有 | 中风险 | 特征：钢网和支架间有间隙，<0.05mm,受产品摆放角度影响 |  | 中风险 |  | 无缺陷样品

## 图像说明
1.布网、钢网、支架示意图
2.耳朵

## LJJ691 FPY (2) (hidden)
LJJ691 FPY break down
线体 | 制程 | 负责人 | 良率目标 | 日期 |  |  |  |  | 不良项目 | 不良图片 | 日期 |  |  |  |  | 主要对策及完成时间 | 改善效果 | 备注
|  |  |  | 2021-08-31 | 2021-09-01 | 2021-09-02 | 2021-09-03 | 2021-09-04 |  |  | 2021-08-31 | 2021-09-01 | 2021-09-02 | 2021-09-03 | 2021-09-04
一线 | 随线检 |  | 80% | 60% |  |  |  |  | 毛刺（冲压毛刺） |  | 5.043%
[9 empty] | 压伤（冲压压伤） |  | 4.855%
[9 empty] | 异物 |  | 2.627%
[9 empty] | 布网破损 |  | 1.554%
[9 empty] | 变形 |  | 3.746%
[9 empty] | 断差 |  | 0.7032%
[9 empty] | 间隙大 |  | 0.8592%
[9 empty] | 布网超钢网 |  | 8.886%
[9 empty] | 焊烟 |  | 0.9209%
[9 empty] | pvd不良 |  | 5.976%
[9 empty] | 亮点 |  | 2.121%
二线 | 随线检 |  | 80% | 65% |  |  |  |  | 毛刺 |  | 2.129%
[9 empty] | 压伤 |  | 5.058%
[9 empty] | 异物 |  | 1.862%
[9 empty] | 布网破损 |  | 1.385%
[9 empty] | 变形(支架偏位) |  | 4.38%
[9 empty] | 断差 |  | 1.609%
[9 empty] | 间隙大 |  | 2.403%
[9 empty] | 布网超钢网 |  | 7.172%
[9 empty] | pvd不良 |  | 4.618%
[9 empty] | 亮点 |  | 2.504%
[9 empty] | 虚焊 |  | 3.172%