## 缺陷描述
缺陷代码及缺陷描述
NO | 缺陷名称 | 缺陷代码 | 缺陷图片 | 缺陷定义 | 缺陷描述 | 检验标准 | 备注
1 | 镍薄 | 6180 |  | 镀金区域无镍或镍层偏薄 | 整根手指发亮且变小 | 不允许 | 致命缺陷
2 | 开路 | 6069 |  | 外观可以看到的线路断开 | 线条断开 | 不允许 | 致命缺陷
3 | 短路 | 6068 |  | 外观可以看到的手指或线路连接造成短路 | 两个手指或两根线条连接在一起 | 不允许 | 致命缺陷
4 | 漏镀 | 6018 |  | 需电镀的表面的镀层缺失，整个手指/pad发红，漏出铜的颜色 | 有线条有手指呈红色，已没有金的颜色，需电镀金属表面的镀层缺失 | 不允许 | 致命缺陷
5 | 阻焊偏移 | 6023 |  | 阻焊偏离原始设计位置，可能导致层间偏离、油墨覆盖金属焊盘、露铜上金或露基材 |  |  | 致命缺陷
6 | 曝虚 | 6016 |  | 图形或阻焊曝光异常导致干膜图形或油墨图形变形，可导致金属焊盘尺寸不符，焊盘或识别点明显偏小 |  |  | 致命缺陷
7 | 引线上金 | 6155 |  | 引线残留导致镀金 | 在引线槽出现，与金的颜色一样 | 不允许 | 致命缺陷
8 | 间距不足 | 6142 |  | 手指毛边或肥大导致手指间距过小 间距不足是由于手指本身镀镍太厚或者手指存在欠腐蚀导致手指本身的主体形状发生了变化 | 手指与手指之间多出来的毛边，有规律，只在基材区出现。 | 不允许超过手指间距的1/2 | 致命缺陷
9 | 余铜 | 6046 |  | 开窗基材区有铜或上金 | 基材部分多出来的金 | 不允许超过手指间距的1/2 | 致命缺陷
10 | 掉焊盘 | 6034 |  | 植球垫或被动原件焊盘整个脱落，暴露出基材 | 有油墨线路没有手指呈黑色 | 不允许 | 致命缺陷
11 | 镀镏 | 6179 |  | 手指或镀金pad上不规则的镏状凸起，仍是金的颜色 | 在金的表面上多出来的金，像瘤子一样，没有规律还是金的颜色 | 打线区：不允许 焊盘区： | 致命缺陷
12 | 油墨剥落 | 6026 |  | 油墨从粘附在基材或铜层上掉落，明显可见油墨缺失，暴露出线路或基材 | 油墨掉了，漏基材，从基材开始掉落，油墨中间小面积的脱落签阻焊针孔 | 不允许 | 致命缺陷
13 | 抗镀 | 6182 |  | 镀金区域局部未镀镍或金 | 整根手指局部发亮或局部漏铜发红 | 打线区：不允许 焊盘区： | 设备易漏检缺陷
14 | 引线蚀刻不净 | 6014 |  | 针对回蚀（Etchback）流程产品，电镀引线没有被完全蚀刻掉并残留在基板上，基板top面引线开窗位置有完整或残余线路（未镀金） | 在引线槽出现，与金的颜色不一致 | 不允许超过1/2开窗间距 | 设备易漏检缺陷
15 | OSP异色 | 6150 |  | OSP工艺基板表面的OSP层颜色发生改变 | OSP与OSP颜色不一致 |  | 设备易漏检缺陷
16 | 油墨下污染 | 6041 |  | 出现在油墨下的非经设计的没有厚度的外来物质，包括油污、药水残留等。 污染区域与其它周围区域有色差。 |  |  | 设备易漏检缺陷
17 | 弹坑 | 6218 |  | 在金面上呈密密麻麻点状凹坑，凹坑尺寸均较小 | 在金面上呈密密麻麻点状 |  | 设备易漏检缺陷
18 | 金面凹坑 | 6003 |  | 金表面不平整、低陷，不会导致金属层厚度减少，凹坑底部仍有金的颜色 | 金面上小亮点或金面上有凹陷，还有金的颜色
19 | 金面脏污 | 6006 |  | 覆盖在金面上不规则发黑/发黄的印记/异物 | 覆盖在金的表面，颜色呈黑色或淡黄色
20 | 塞孔凹陷 | 6009 |  | 使用特殊阻焊材料（油墨或树脂）或电镀铜工艺时填塞导通孔，但未完全塞满，孔表面出现低陷，低倍显微镜下可见有规律性亮点 | 在塞空的位置凹陷下去，没有油墨
21 | 塞孔发红 | 6010 |  | 塞孔边缘位置油墨偏薄导致发红 | 在塞孔基础上边缘发红或塞孔上金
22 | 油墨脏物 | 6012 |  | 油墨下有凸起感，颜色发黑或发暗，形状不规则的异物 | 在镀油墨之前产生，与油墨连在一起，呈凸起状单个存在
23 | 铜粒 | 6015 |  | 分布于金面/OSP面上的颗粒状金属凸起，呈单颗圆形状 | 金面上凸起的颗粒状，单颗圆形
24 | 扎痕 | 6019 |  | 电测时测试针在金属焊盘上留下的压痕，可能导致露镍或铜，打线手指/pad上均匀有规律的点状凹陷，严重时发黑或发红漏出镍或者铜的颜色 | 在金面上大亮，有规律，每根手指或每个焊盘都有，形状大小都一致。
25 | 膜破渗金 | 6024 |  | 贴膜异常或者贴膜后曝光对位异常，外观表现为OSP膜破损且有金的颜色 软金上呈现发亮的金色，OSP呈金的颜色 | 膜破损，金渗进去，在软金上发亮，在OSP上是金的颜色
26 | 油墨上焊盘 | 6027 |  | 阻焊制程过程中阻焊残留在焊线区域或锡球垫等，植球垫、焊盘或识别点表面块状油墨颜色的异物 异物附在OSP或金面上，颜色与油墨相同 | 油墨镀在金面或OSP上，跟油墨的颜色是一致
27 | 缺口 | 6047 |  | 设计的表面导线内或导体边缘的切口或凹口，缺口位置呈现残缺露基材形态 | 漏基材，手指中间有毛边出现。
28 | 油墨划伤 | 6129 |  | 外力或台面异物导致基板油墨上划痕，油墨上线状发白的痕迹，严重可见油墨屑 | 油墨表面的划痕，无凸起感
29 | 软金划伤 | 6130 |  | 机械或人为导致金属层或阻焊上的沟痕区域，可能导致露基材、铜、镍或全部 | 金面发亮，不规则，无凸起感，OSP面划痕呈条状或片状
30 | 阻焊异物 | 6134 |  | 制程中出现在基板上非经设计的外来物质，基板油墨上的不可移动外来物 覆盖在油墨表面，形状不规则的异物 | 覆盖在油墨表面，形状比较凌乱呈片状
31 | 金面异色 | 6140 |  | 基板表面的金属层颜色发生改变。 整根手指或pad与其他位置金面颜色不一样，仍是金的颜色 | 整根手指或整个PAD与其他金的颜色不一样，是整个的，基板面的金属层颜色发现改变
32 | 油墨异色 | 6141 |  | 基板表面油墨的颜色发生改变 | 油墨与油墨颜色不一致
33 | 阻焊针孔 | 6143 |  | 油墨缺失导致点状露铜或露基材，露铜或基材位置有可能镀上金 | 油墨下多出来的金或铜
34 | OSP脏污 | 6149 |  | OSP区域形状不规则的发黑/发黄异常，异物覆盖在OSP表面 | OSP表面的脏污，覆盖在OSP表面上呈黑色或褐色
35 | 板损 | 6028 |  | 外力导致基板破损，基板目视可见折痕，显微镜下可见基材破损并穿透基板正背面，及油墨裂痕 | 因外力导致基板折裂或破损（两面透光下整条签废，裂痕/折痕单个unit签废） | 不允许
36 | 凹坑1 | 6183 |  | 金表面不平整、低陷，凹坑底部形态呈黑色 | 金面上所以小黑点
37 | OSP划伤 | 6037 |  | 机械或人为导致OSP上的沟痕区域，可能导致露基材、铜、或全部
38 | 刷痕 | 6051 |  | 陶瓷刷板制程导致出现在金属焊盘上的沟痕，平行于基板长边的条状划痕，有凹陷感，严重时发黑
39 | 填孔凹陷 | 6057 |  | 板件填孔区域有规律的圆形凹坑
40 | 油墨堆积 | 6030 |  | 阻焊制程异常导致油墨局部区域聚结，油墨局部位置拱起，有凸起感
41 | 油墨反粘 | 6031 |  | 油墨从其他板件上粘连脱落，粘附在板件上呈不规则形状油墨粘连
42 | 油墨不平整 | 6186 |  | 油墨整体均匀性有差异
43 | 折痕 | 6196 |  | 基板受外力导致板件弯折（无油墨裂痕及板损）或类似弯折的痕迹
44 | 残胶 | 6205 |  | 胶带/胶状物残留导致污染到板件
45 | 油墨凹陷 | 6228 |  | 油墨层表面不平整或表面低陷
46 | 干膜油墨异色 | 6229 |  | 干膜型阻焊油墨厚度偏薄导致的发红异色
47 | 填孔凸起 | 6042 |  | 凸出于盲孔表面的形状不规则的块状物。
48 | 镍钯金划伤 | 6001 |  | 机械或人为导致金上的沟痕区域，可能导致露基材、铜、镍或全部
49 | 塞孔空洞 | 6187 |  | 塞孔凹陷较深，形成黑色空洞状缺陷
50 | 铜层划伤 | 6139 |  | 油墨下铜面上的划伤，导致油墨颜色发绿
51 | 假性露铜 | 6025 |  | 孔口或阻焊面油墨层偏薄，油墨局部颜色发红，表观可见油墨下的红铜，但未露出铜
52 | 压坑压痕 | 6007 |  | 外力导致油墨上凹陷痕迹，油墨上产生点状发散裂痕
53 | 铜面凹坑 | 6154 |  | OSP面外观可见的铜面凹陷
54 | 标识不良 | 6039 |  | 过程/成品激光打标机加工的标识外观不良，如漏打、打偏、打浅、打穿等问题
55 | 人工/预标识不良 | 6045 |  | 人工/PMK/测试加工的废点预标识的外观不良，如打偏、打浅、打穿等问题
56 | 显影不净 | 6008 |  | 阻焊曝光制程异常导致开窗位置油墨残留 |  |  | 少见
57 | 去膜不净 | 6035 |  | 制程中干膜未完全褪除干净而残留在基板上，基板油墨上残留形状不规则发亮膜状残留，缺陷呈现淡蓝色异物状 |  |  | 少见
58 | 毛刺 | 6049 |  | 从表面伸出的不规则小块状或团装突出物，是机械加工的结果，如外形时形成的毛刺。 |  |  | 少见
59 | 滚轮印 | 6145 |  | 产品加工过程中，滚轮挤压基板表面造成的印记。 |  |  | 少见
60 | 塞孔凸起 | 6040 | / | 阻焊塞孔制程异常导致塞孔高于正常油墨面 |  |  | 少见
61 | 油墨压印 | 6032 |  | 油墨曝光制程中，底片或曝光台面与油墨之间相互挤压留下的印记。 |  |  | 少见
62 | 软金粗糙 | 6137 |  | 金制程异常导致镀金层表面不平整，表面可见金颗粒或金面明显发亮或发暗 |  |  | 少见
63 | 油墨气泡 | 6022 |  | 油墨表面或油墨中出现气泡 |  |  | 少见
64 | 基材异物 | 6206 | / | 板件基材区外来异物残留在基材上 |  |  | 少见
65 | 渗镀 | 6017 |  | 制程中产生非经设计的多余的金属 渗镀是本身手指主体形状没有发生变化，但是存在多出的上金或者上镍的部分 |  |  | 归类到间距不足
66 | 欠腐蚀 | 6060 |  | 手指边缘的不规则毛边 |  |  | 归类到间距不足
67 | 导气孔印 | 6184 |  | 油墨区域有导气孔圆形印记 |  |  | 无锡此类缺陷
68 | 板面脏污 | 6054 |  | 整面性脏污，脏污覆盖strip内多个区域 |  |  | 无锡此类缺陷
69 | 漏印 | 6004 |  | 油墨缺失导致长条状露铜上金或假性露铜 |  |  | 无锡此类缺陷
70 | 金粉/溅射铜残留 | 6181 |  | 油墨面的金/铜颗粒状异物 |  |  | 无锡此类缺陷
71 | 层压空洞 | 6215 |  | 基材区域出现的非设计凹坑或空洞 |  |  | 无锡此类缺陷
72 | 硬金粗糙 | 6136 |  | 金制程异常导致镀金层表面不平整，表面可见金颗粒或金面明显发亮或发暗 |  |  | 无锡此类缺陷
73 | 基材异色 | 6233 |  | 基材区域颜色差异 |  |  | 无锡此类缺陷
74 | 侧蚀偏大 | 6152 |  | 阻焊开窗边缘因药水侵蚀导致油墨发绿现象 |  |  | 无锡此类缺陷
75 | 油墨分层 | 6193 |  | 油墨与铜面或基材结合力不良导致分离现象 |  |  | 无锡此类缺陷
76 | 铜离子污染 | 6220 |  | 铜离子残留导致污染 |  |  | 无锡此类缺陷
77 | 基材划伤 | 62221 |  | 机械或人为导致基材上的沟痕区域，可能导致基材发白或破损 |  |  | 无锡此类缺陷
78 | 镍磷层蚀刻不净 | 6086 |  | 镍磷层蚀刻不净：镍磷层未被蚀刻干净，部分物质残留在基板上。 |  |  | 无锡此类缺陷
79 | 硬金针孔 | 6157 |  | 硬金区域有针孔状抗镀漏铜或漏基材 |  |  | 无锡此类缺陷
80 | 渗蚀 | 6207 |  | 制程中金属边缘被过腐蚀 |  |  | 无锡此类缺陷
81 | 外层破盘 | 6050 |  | 孔未完全被连接盘包围的状况 |  |  | 无锡此类缺陷
82 | 氧化 | 6002 |  | 基板表面的金属层被污染导致金面颜色发生改变 |  |  | 无锡此类缺陷
83 | 硬金划伤 | 6231 |  | 机械或人为导致金属层或阻焊上的沟痕区域，可能导致露基材、铜、镍或全部 |  |  | 无锡此类缺陷
84 | 露布纹 | 6058 |  | 基材上玻织布纹路显现 |  |  | 无锡此类缺陷

## Sheet1
序号 | 缺陷名称 | 缺陷代码 | 缺陷形态 | 检验标准 | 备注
1 | 漏镀 | 6018 |  | 不允许
2 | 镍薄 | 6180 |  | 不允许
3 | 开路 | 6069 |  | 不允许
4 | 短路 | 6068 |  | 不允许
5 | 阻焊偏移 | 6023
6 | 曝虚 | 6016
7 | 引线上金 | 6155 |  | 不允许
8 | 间距不足 | 6142 |  | 不允许超过手指间距的1/2
9 | 余铜 | 6046 |  | 不允许超过手指间距的1/2
10 | 掉焊盘 | 6034 |  | 不允许
11 | 镀镏 | 6179 |  | 打线区：不允许 焊盘区：10%焊盘面积
12 | 油墨剥落 | 6026 |  | 不允许
13 | 抗镀 | 6182 |  | 打线区：不允许 焊盘区：
14 | 引线蚀刻不净 | 6014 |  | 不允许超过1/2开窗间距
15 | OSP异色 | 6150 |  | 焊盘面积50%
16 | 油墨下污染 | 6041 |  | 1.油墨下黑色污染长宽小于或等于1.5倍的导通孔孔径可允收 2.轻微油墨下污染不卡控 3.污染小于0.5倍孔径，允许一个视野内不超过5个
17 | 弹坑 | 6218 |  | 有效打线区：单颗弹坑尺寸不允许超过1/3手指宽度，且不允许超过3颗。 粘锡焊垫区：散点状弹坑允许，条状/片状的密集弹坑（超过5颗聚集为一组，形成条状或片状）不允许；
18 | 金面凹坑 | 6003 |  | 1.打线手指的凹坑/凸起（如下图亮点缺陷）的长度<1/3手指宽度时可允收，非有效打线区不卡控 3.单个手指上，宽度<1/3手指宽的亮点不得超过2个（即，亮点达3个即报废） 4.注胶口：不超过1/3注胶口宽度，尺寸小于500um的不卡控 5.识别点、mark点：导致识别点，mark点有发生形状改变的不允许，其它不卡控 6.板边定位孔孔环及字符：不卡控
19 | 金面脏污 | 6006 |  | 手指区： 焊盘区：焊盘面积10% 注胶口：不超过1/3注胶口宽度，尺寸小于1.27mm的不卡控 识别点、mark点：导致识别点，mark点有发生形状改变的不允许，其它不卡控
20 | 塞孔凹陷 | 6009 |  | 不允许凹陷深度超过10μm
21 | 塞孔发红 | 6010
22 | 油墨脏物 | 6012 |  | 1.阻焊表面一层污染物无高度感（高度<15um），看不出来明显的异物感，不卡控 2.金属异物不得桥接两条线路 | 非92766-91506;非93424-93413 非91620-91406;非90910-90910
23 | 铜粒 | 6015
24 | 扎痕 | 6019 |  | 不允许露铜镍及发黑
25 | 膜破渗金 | 6024 |  | 不允许
26 | 油墨上焊盘 | 6027
27 | 缺口 | 6047
28 | 油墨划伤 | 6129 |  | 正面： 1.不允许露铜/露镍； 2.明显发亮的不允许贯穿整个屏幕； 背面： 1.不允许露铜/露镍； 2.所有不允许贯穿整个屏幕； 3.背面划伤条数不允许超过3条或片状擦伤；
29 | 软金划伤 | 6130
30 | 阻焊异物 | 6134 |  | 1.阻焊表面一层污染物无高度感（高度<15um），看不出来明显的异物感，不卡控 2.金属异物不得桥接两条线路 | 非92766-91506;非93424-93413 非91620-91406;非90910-90910
31 | 金面异色 | 6140
32 | 油墨异色 | 6141 |  | 1.单一unit内异色：不允许目视明显可见的异色； 2.整条strip unit内均匀异色：允收 3.边轨区异色：未涉及有效区内的油墨异色可接收； 4.同批次内，不同strip异色：异色程度在实物样本颜色差异范围内的允收，超出范围的反馈工程师处理； 5.同一strip渐变异色：不允许目视明显可见的异色；
33 | 阻焊针孔 | 6143 |  | 1.针孔的宽度不得超过30um(90910不得超过25um)；漏铜上金的宽度不得超过20um（离线判定按宽度不得超过1/2最小线宽），长度<100um；45倍显微镜/拍照机视野中不允许超过2处， 且一个针孔仅允许露出一条金属线路； 2.漏基材直径不得超过0.3mm，不得导致剩余线宽小于1/2正常线宽，不得造成开路。 3.网格区漏铜，漏铜上金直径不得超过0.3mm | 非93424-93413 非90910-90910 非91620-91406 非91300-91300 非93031-92316
34 | OSP脏污 | 6149
35 | 板损 | 6028 |  | 不允许
36 | 凹坑1 | 6183
37 | OSP划伤 | 6037
38 | 刷痕 | 6051
39 | 填孔凹陷 | 6057
40 | 油墨堆积 | 6030
41 | 油墨反粘 | 6031
42 | 油墨不平整 | 6186
43 | 折痕 | 6196
44 | 残胶 | 6205
45 | 油墨凹陷 | 6228
46 | 干膜油墨异色 | 6229
47 | 填孔凸起 | 6042
48 | 镍钯金划伤 | 6001
49 | 塞孔空洞 | 6187
50 | 铜层划伤 | 6139
51 | 假性露铜 | 6025
52 | 压坑压痕 | 6007
53 | 铜面凹坑 | 6154
54 | 标识不良 | 6039
55 | 人工/预标识不良 | 6045 |  | 不允许
56 | 显影不净 | 6008
57 | 去膜不净 | 6035
58 | 毛刺 | 6049
59 | 滚轮印 | 6145
60 | 塞孔凸起 | 6040
61 | 油墨压印 | 6032
62 | 软金粗糙 | 6137
63 | 油墨气泡 | 6022
64 | 基材异物 | 6206
65 | 渗镀 | 6017
66 | 欠腐蚀 | 6060
67 | 导气孔印 | 6184
68 | 板面脏污 | 6054
69 | 漏印 | 6004
70 | 金粉/溅射铜残留 | 6181
71 | 层压空洞 | 6215
72 | 硬金粗糙 | 6136
73 | 基材异色 | 6233
74 | 侧蚀偏大 | 6152
75 | 油墨分层 | 6193
76 | 铜离子污染 | 6220
77 | 基材划伤 | 62221
78 | 镍磷层蚀刻不净 | 6086
79 | 硬金针孔 | 6157
80 | 渗蚀 | 6207
81 | 外层破盘 | 6050
82 | 氧化 | 6002
83 | 硬金划伤 | 6231
84 | 露布纹 | 6058

## Sheet2
序号 |  | 缺陷描述 | 缺陷代码 | 缺陷图片 | 严 | 一般 | 普通 | 备注
1 | 金面/osp | 发亮：条状，点状，片状 发黑：条状有痕迹感 | 130037019051 |  | 不允许 | 5% | 10%
2 |  | 灰色点状，条状，有高度感 | 149006027 |  | 不允许 | 5% | 10%
3 |  | 点状有凹陷感，圆形感， | 003，179 |  | 不允许 | 5% | 10% | 179不允许
4 |  | 黑色：点状，圆形 | 047 |  | 不允许 | 5% | 10%
5 |  | 金面整体变黑 | 222 |  | 直接报废
6 |  | 手指边缘突出，或连接其他镀金区域 | 046,069 |  | 直接报废
7 |  | 整个手变色，变亮，或变暗 | 018,180 |  | 直接报废
8 |  | 与Normal图对比整个pad或手指缺失， | 034 |  | 直接报废
9 |  | 膜破渗金和抗镀无法描述 |  |  | 直接报废
10 |  | 整个金面上多个点状黑点或灰点 | 218 |  | 不允许 | 不允许超过5个黑点 | 不允许超过5个黑点
11 | 油墨面 | 条状，片状发灰白，或黑的，有痕迹感 | 129139 |  |  |  |  | 参考限度样本
12 |  | 形状不规则 | 134032 |  |  |  |  | 参考限度样本
13 |  | 油墨面上发白，发亮的点状，片状 | 143026 |  |  |  |  | 缺少一张针孔照片
14 |  | 比周围油墨颜色深，没有凹凸和任何痕迹感（141有灰白色的） | 041，141 |  | 不予许 |  |  | 参考限度样本
15 |  | 高于油墨表面 | 031
16 |  | 固定形状的 | 前工序废000 |  | 直接报废
17 |  |  | 引线上金没有图片与Normal可以对比出来
手指间距/曝虚/曝光偏/塞孔发红