## LJJ691AOI检测风险评估表
LJJ691AOI检测风险评估表
序号 | 部位 | 缺陷名称 | 图片 | 是/否必检项目 | 允收标准 | 备注
1 | 正面 | 亮印 |  | 否 | ≤ 0.02mm2 (允许一个叶片大小，N≤1)
2 |  | 露白(PVD层脱落) |  | 是 | 最大直径≤0.05mm (N≤1)
3 |  | 布网破损 |  | 是 | 不允许
4 |  | 焊点发亮 |  | 是 | 最大直径≤0.05mm (N≤1)
5 |  | 堵孔 |  | 是 | 不允许
6 |  | 压伤 |  | 是 | ≤ 0.01mm2 (允许半个叶片大小，N≤1)
7 |  | 划伤 |  | 是 | 最大直径≤0.05mm (N≤1)
8 |  | 溢胶 |  | 否 | ≤ 0.2mm(最大允许一个网格)
9 |  | 扯胶露白 |  | 否 | ≤0.1mm
10 |  | 布网与钢网间隙 |  | 否 | ≤0.1mm
11 |  | 异物 |  | 是 | ≤0.2mm2 (N≤1)
12 | 反面 | 支架与钢网间隙 |  | 是 | 间隙≤0.05mm
13 |  | 未推负角 |  | 是 | 见图OK与NG对比
14 |  | 耳朵变形 |  | 是 | Tap变形角度2º< 0º <10º
15 |  | 耳朵缺料 |  | 否 | 不允许
16 |  | 负角变形 |  | 是 | 不允许
17 |  | 漏贴布网 |  | 是 | 不允许
18 |  | 漏焊支架 |  | 是 | 不允许
19 |  | 双层布网 |  | 是 | 不允许
20 |  | 布网用错 |  | 是 | 不允许
21 |  | 漏冲孔 |  | 是 | 不允许
22 |  | 布网严重压伤 |  | 否 | 不允许压堵孔
23 |  | 布网拉偏 |  | 是 | 不允许
24 |  | 毛刺 |  | 是 | 横向毛刺≤0.03mm，纵向毛刺≤0.05mm
25 | 侧面（外侧） | 连料点多切少切 |  | 是 | 内凹最大0.05mm，外凸最大0.05mm
26 |  | 断差 |  | 否 | ≤0.1mm
27 |  | 变形（轮廓变形） |  | 是 | 不允许
28 |  | 布网超钢网 |  | 是 | 布网不可超出钢网
29 |  | 钢网和布网落差 |  | 否 | ≤0.25mm
30 |  | PVD溢镀 |  | 是 | Tap无PVD区域宽度≤0.3mm
31 |  | PVD偏位 |  | 是 | 产品R角以下PVD宽度≥0.1mm
32 |  | 支架超钢网 |  | 是 | 支架不允许超出钢网
33 |  | 支架与钢网落差 |  | 否 | 落差≤0.2mm
34 | 侧面（内侧） | 漏焊点 |  | 是 | 不允许
35 |  | 焊渣 |  | 是 | ≤0.03mm
36 |  | 焊接穿孔 |  | 否 | 焊接穿孔单边最多允收一处
37 |  | 支架装反 |  | 是 | 不允许

## LJJ691 FPY (2) (hidden)
LJJ691 FPY break down
线体 | 制程 | 负责人 | 良率目标 | 日期 |  |  |  |  | 不良项目 | 不良图片 | 日期 |  |  |  |  | 主要对策及完成时间 | 改善效果 | 备注
|  |  |  | 2021-08-31 | 2021-09-01 | 2021-09-02 | 2021-09-03 | 2021-09-04 |  |  | 2021-08-31 | 2021-09-01 | 2021-09-02 | 2021-09-03 | 2021-09-04
一线 | 随线检 |  | 80% | 60% |  |  |  |  | 毛刺（冲压毛刺） |  | 5.043%
[9 empty] | 压伤（冲压压伤） |  | 4.855%
[9 empty] | 异物 |  | 2.627%
[9 empty] | 布网破损 |  | 1.554%
[9 empty] | 变形 |  | 3.746%
[9 empty] | 断差 |  | 0.7032%
[9 empty] | 间隙大 |  | 0.8592%
[9 empty] | 布网超钢网 |  | 8.886%
[9 empty] | 焊烟 |  | 0.9209%
[9 empty] | pvd不良 |  | 5.976%
[9 empty] | 亮点 |  | 2.121%
二线 | 随线检 |  | 80% | 65% |  |  |  |  | 毛刺 |  | 2.129%
[9 empty] | 压伤 |  | 5.058%
[9 empty] | 异物 |  | 1.862%
[9 empty] | 布网破损 |  | 1.385%
[9 empty] | 变形(支架偏位) |  | 4.38%
[9 empty] | 断差 |  | 1.609%
[9 empty] | 间隙大 |  | 2.403%
[9 empty] | 布网超钢网 |  | 7.172%
[9 empty] | pvd不良 |  | 4.618%
[9 empty] | 亮点 |  | 2.504%
[9 empty] | 虚焊 |  | 3.172%