## AI多分类通用规则
缺陷名称 | 缺陷代码 | 图解说明 | 板边 |  |  |  | unit内
|  |  | 识别点/孔环 | 金属字符 | 注胶口 | 非金属区 | 手指/bump | Pad | 识别点 | 基材上的油墨区 | 线路上的油墨区 | 回蚀区
油墨划伤 | 129 |  | 不涉及 | 不涉及 | 不涉及 | 漏铜的划伤拒收 | 不涉及 | 不涉及 | 不涉及 | 1.绝对尺寸： a.宽<100um判为pass b.长/宽∈（100um,1270um）判为Other c.宽≥250um判废，长度≥1270um判废 | 1.绝对尺寸： a.宽<100um判为pass b.长/宽∈（100um,1270um）判为Other c.宽≥250um判废，长度≥1270um判废 | 1.绝对尺寸： a.宽<100um判为pass b.长/宽∈（100um,1270um）判为Other c.宽≥250um判废，长度≥1270um判废
软金划伤 | 130 |  | 1.宽度超过识别点宽度的30%判废 2.识别点外形的相似度<80%拒收 | 金属缺失的面积>单一字符总面积的50%拒收 | 漏铜的划伤拒收 | 不涉及 | 不得有 | 同一pad上： 1.面积占比： a.面积小于4.5%pad面积，判定为pass； b.面积占Pad比例∈[4.5%，25%]判为Other c.面积占Pad比例>25%判废 2.绝对尺寸： a.长和宽均<20um判为pass b.长或宽∈（20um,150um）判为Other c.长或宽≥150um判废 3.以上2个条件均为pass时，判为pass；以上2个条件均判废时，判废；其他为other | 同一pad上： 1.面积占比 a.占比<4.5%pad面积，判定为pass； b.占比∈[4.5%，32%]判为Other c.占比>32%判废 2.绝对尺寸： a.长和宽均<20um判为pass b.长或宽∈（20um,200um）判为Other c.长或宽>200um判废 | 不涉及 | 不涉及 | 不涉及
OSP划伤 | 037 |  | 1.面积超过识别点的30%判废 2.识别点外形的相似度<80%拒收 | 金属缺失的面积>单一字符总面积的50%拒收 | 1.长宽>1.27mm拒收 2.缺陷长宽超过pad宽度的1/3拒收 | 不涉及 | 不得有 | 同一pad上： 1.面积占比： a.面积小于4.5%pad面积，判定为pass； b.面积占Pad比例∈[4.5%，25%]判为Other c.面积占Pad比例>25%判废 2.绝对尺寸： a.FC正面：长和宽均<10um判为pass 其他产品：长和宽均<20um判为pass b.FC正面：长或宽∈（10um,150um）判为Other 其他产品：长或宽∈（20um,150um）判为Other c.长或宽≥150um判废 3.FC背面圆点白点，执行以下规范： a.圆点状白点：总面积占比<50%判为Pass b.圆点状白点：总面积占比≥50%判废 c.圆点状白点侵入油墨下，判废 4.以上3个条件均为pass时，判为pass；以上2个条件均判废时，判废；其他为other | 同一pad上： 1.面积占比 a.占比<4.5%pad面积，判定为pass； b.占比∈[4.5%，32%]判为Other c.占比>32%判废 2.绝对尺寸： a.长和宽均<20um判为pass b.长或宽∈（20um,200um）判为Other c.长或宽>200um判废 | 不涉及 | 不涉及 | 不涉及
凹坑 | 003 |  | 1.面积超过识别点的30%判废 2.识别点外形的相似度<80%拒收 | 不卡控 | 1.长宽>1.27mm拒收 2.缺陷长宽超过pad宽度的1/3拒收 | 不涉及 | 同一手指上： 1.尺寸比例： 亮点状的凹坑，宽度<手指宽度的30%判为pass 2.绝对尺寸： a.亮点状的凹坑，长和宽均<13.2um判为pass b.暗型凹坑判为NG 3.以上2个条件均为pass时，判为pass；以上2个条件均判废时，判废；其他为other | 同一pad上： 1.面积占比 a.面积小于4.5%pad面积，判定为pass； b.面积占Pad比例∈[4.5%，25%]判为Other c.面积占Pad比例>25%判废 2.绝对尺寸： a.长和宽均<60um判为pass b.长或宽∈（60um,200um）判为Other c.长或宽>200um判废 3.数量卡控： a.数量≥3处，判废 b.数量=2处，Max.单点长&宽>60um判废; 4.以上三个条件均为pass时，判为pass；以上三个条件均判废时，判废；其他为other | 同一pad上： 面积占比 a.占比<4.5%pad面积，判定为pass； b.占比∈[4.5%，32%]判为Other c.占比>32%判废 | 不涉及 | 不涉及 | 不涉及
油墨凸起 | 039 |  | 不涉及 | 不涉及 | 不涉及 | 不卡控 | 不涉及 | 不涉及 | 不涉及
镀镏 | 179 |  | 1.面积超过识别点的30%判废 2.识别点外形的相似度<80%拒收 | 金属缺失的面积>单一字符总面积的50%拒收 | 1.长宽>1.27mm拒收 2.缺陷长宽超过pad宽度的1/3拒收 | 不涉及 | 非关键打线区不卡 关键打线区不得有 | 1.面积小于4.5%pad面积，判定为pass 2.影响面积超过整个焊盘的10%判废 | 1.面积小于4.5%pad面积，判定为pass 2.面积超过识别点的30%判废 3.识别点外形不可有目视可见的变化 | 不涉及 | 不涉及 | 不涉及
阻焊针孔 | 143 |  | 不涉及 | 不涉及 | 不涉及 | 不允许与识别点连接，且漏印区域尺寸＜2mm*2mm | 不涉及 | 不涉及 | 不涉及 | <30um允收,>30um报废 | 不得漏金属 | 不涉及
缺口 | 047 |  | 1.缺口深度超过识别点宽度的30%拒收 2.识别点外形的相似度<80%拒收 | 金属缺失的面积>单一字符总面积的50%拒收 | 缺口超过250um拒收 | 不涉及 | 不得有 | 不得有 | 不得有 | 不涉及 | 不涉及 | 不涉及
板损 | 028 |  | 不涉及 | 不涉及 | 不涉及 | 1.伤及基材的开裂、漏金属的开裂拒收 2.油墨开裂的长度>1/2图片长宽，拒收 | 不得有 | 不得有 | 不得有 | 不得有 | 不得有 | 不得有
孔损 | 029 |  | 不涉及 | 不涉及 | 不涉及 | 孔口破损>1/4周长拒收 | 不得有 | 不得有 | 不得有 | 不得有 | 不得有 | 不得有
崩缺 | 185 |  | 不涉及 | 不涉及 | 不涉及 | 1.深度>350um拒收 2.不允许露基材 | 不得有 | 不得有 | 不得有 | 不得有 | 不得有 | 不得有
油墨剥落 | 026 |  | 不涉及 | 不涉及 | 不涉及 | 不得有 | 不得有 | 不得有 | 不得有 | 不得有 | 不得有 | 不得有
油墨下污染 | 041 |  | 不涉及 | 不涉及 | 不涉及 | 不卡控 | 不涉及 | 不涉及 | 不涉及 | 不涉及 | 同一图片内， 1.绝对尺寸： a.长和宽均<120um判为pass b.长或宽∈（120um,225um）判为Other c.长或宽>225um判废 2.数量卡控： a.长和宽均<120um,数量<5处时，判Pass;数量≥5处时判废 b.长或宽∈（120um,225um），数量≥2处时，判废；数量<2时判other 3.以上2个条件均为pass时，判为pass；以上2个条件均判废时，判废；其他为other | 不涉及
OSP脏污 | 149 |  | 1.面积超过识别点的30%判废 2.识别点外形的相似度<80%拒收 | 金属缺失的面积>单一字符总面积的50%拒收 | 1.长宽>1.27mm拒收 2.缺陷长宽超过pad宽度的1/3拒收 | 不涉及 | 1.整个金属区域无外观缺陷，则判为PASS 2.关键打线区(中间4/6区域)若有缺陷，则判废 3.整个金属边缘1/6区域若有缺陷，则判为Other | 同一pad上： 1.面积占比 a.异物面积小于4.5%pad面积，判定为pass； b.异物面积占Pad比例∈[4.5%，25%]判为Other c.异物面积占Pad比例>25%判废 2.绝对尺寸： a.长和宽均<60um判为pass b.长或宽∈（60um,200um）判为Other c.长或宽>200um判废 3.数量卡控： a.异物数量≥3处，判废 b.异物数量=2处，Max.单点长&宽>60um判废; 4.以上三个条件均为pass时，判为pass；以上三个条件均判废时，判废；其他为other | 同一pad上： 面积占比 a.占比<4.5%pad面积，判定为pass； b.占比∈[4.5%，32%]判为Other c.占比>32%判废 | 不涉及 | 不涉及 | 不涉及
金面脏污 | 006 |  | 1.面积超过识别点的30%判废 2.缺陷宽度超过识别点宽度的30%拒收 3.识别点外形的相似度<80%拒收 | 金属缺失的面积>单一字符总面积的50%拒收 | 1.长宽>1.27mm拒收 2.缺陷长宽超过pad宽度的1/3拒收 | 不涉及 | 1.整个金属区域无外观缺陷，则判为PASS 2.关键打线区(中间4/6区域)若有缺陷，则判废 3.整个金属边缘1/6区域若有缺陷，则判为Other | 同一pad上： 1.面积占比 a.异物面积小于4.5%pad面积，判定为pass； b.异物面积占Pad比例∈[4.5%，25%]判为Other c.异物面积占Pad比例>25%判废 2.绝对尺寸： a.长和宽均<60um判为pass b.长或宽∈（60um,200um）判为Other c.长或宽>200um判废 3.数量卡控： a.异物数量≥3处，判废 b.异物数量=2处，Max.单点长&宽>60um判废; 4.以上三个条件均为pass时，判为pass；以上三个条件均判废时，判废；其他为other | 同一pad上： 面积占比 a.占比<4.5%pad面积，判定为pass； b.占比∈[4.5%，32%]判为Other c.占比>32%判废 | 不涉及 | 不涉及 | 不涉及
阻焊异物 | 134 |  | 不涉及 | 不涉及 | 不涉及 | 尺寸＜2mm*2mm允收 | 不涉及 | 不涉及 | 不涉及 | 1.面积： 面积<9500um2判为pass 面积∈[9500，112000]判为other 面积>112000判废 2.绝对尺寸（um）： 长&宽<90判pass 长&宽∈[90,1270]判为other 长/宽>1270判废 3.以上2个条件均为pass时，判为pass；以上2个条件均判废时，判废；其他为other | 1.面积： 面积<9500um2判为pass 面积∈[9500，112000]判为other 面积>112000判废 2.绝对尺寸（um）： 长&宽<90判pass 长&宽∈[90,1270]判为other 长/宽>1270判废 3.以上2个条件均为pass时，判为pass；以上2个条件均判废时，判废；其他为other | 1.面积： 面积<9500um2判为pass 面积∈[9500，112000]判为other 面积>112000判废 2.绝对尺寸（um）： 长&宽<90判pass 长&宽∈[90,1270]判为other 长/宽>1270判废 3.以上2个条件均为pass时，判为pass；以上2个条件均判废时，判废；其他为other
曝光偏 | 023 |  | 不涉及 | 不涉及 | 不涉及 | 1.油墨与识别点相切或覆盖部分识别点，则判废 2.偏移量＜15um允收 | 1.油墨与识别点相切或覆盖部分识别点，则判废 2.偏移量＜15um允收 | 1.油墨与识别点相切或覆盖部分识别点，则判废 2.偏移量＜15um允收 | 1.油墨与识别点相切或覆盖部分识别点，则判废 2.偏移量＜15um允收 | 1.油墨与识别点相切或覆盖部分识别点，则判废 2.偏移量＜15um允收 | 1.油墨与识别点相切或覆盖部分识别点，则判废 2.偏移量＜15um允收 | 不卡控
金面异色 | 140 |  | 1.面积超过识别点的30%判废 2.识别点外形的相似度<80%拒收 | 金属缺失的面积>单一字符总面积的50%拒收 | 1.长宽>1.27mm拒收 2.缺陷长宽超过pad宽度的1/3拒收 | 不涉及 | 整个金属区域无外观缺陷，则判为PASS 关键打线区不得有 | 1.面积小于4.5%pad面积，判定为pass 2.面积超过整个焊盘的50%判废 | 1.面积小于4.5%pad面积，判定为pass 2.面积超过识别点的50%判废 | 不涉及 | 不涉及 | 不涉及
OSP异色 | 150 |  | 1.面积超过识别点的30%判废 2.识别点外形的相似度<80%拒收 | 金属缺失的面积>单一字符总面积的50%拒收 | 1.长宽>1.27mm拒收 2.缺陷长宽超过pad宽度的1/3拒收 | 不涉及 | 整个金属区域无外观缺陷，则判为PASS 关键打线区不得有 | 1.面积小于4.5%pad面积，判定为pass 2.面积超过整个焊盘的50%判废 | 1.面积小于4.5%pad面积，判定为pass 2.面积超过识别点的50%判废 | 不涉及 | 不涉及 | 不涉及
漏镀 | 018 |  | 1.面积超过识别点的30%判废 2.识别点外形的相似度<80%拒收 | 金属缺失的面积>单一字符总面积的50%拒收 | 1.长宽>1.27mm拒收 2.缺陷长宽超过pad宽度的1/3拒收 | 不涉及 | 不得有 | 不得有 | 不得有 | 不涉及 | 不涉及 | 不涉及
引线上金 | 155 |  | 不涉及 | 不涉及 | 不涉及 | 不涉及 | 不涉及 | 不涉及 | 不涉及 | 不涉及 | 不涉及 | 金属尺寸大于>1/3回蚀区宽度即报废，其他other
引线蚀刻不净 | 014 |  | 不涉及 | 不涉及 | 不涉及 | 不涉及 | 不涉及 | 不涉及 | 不涉及 | 不涉及 | 不涉及 | 金属尺寸大于>1/3回蚀区宽度即报废，其他other
间距不足 | 142 |  | 不涉及 | 不涉及 | 不涉及 | 不涉及 | 手指间距<10um报废，其它手指底部侧凸或有毛刺，判为为other | 不涉及 | 不涉及 | 不涉及 | 不涉及 | 不涉及
图解
图解

## 识别点&字符
识别点宽度
缺陷深度
A3
字符宽度

## 曝光偏
以圆形识别点为例
a
b
偏移量=（|a-b|)/2 <15um 允收
偏移相切报废（a/b=0报废）
正常

## old
大类 | 区域 | 缺陷名称 | 缺陷代码 | 规格 | 区域说明 | 判定方法 | 更新时间
板边 | 识别点/孔环 | 软金划伤 | 130 | 1.宽度超过识别点宽度的30%判废 2.识别点外形的相似度<80%拒收 3.油墨与识别点相切或覆盖部分识别点，则判废，记为023 | 三角形，圆形，矩形，方形，十字形，T形 | 无缺陷判为pass,缺陷大于设定值判废 | 2021-06-01
|  | 缺口 | 047 | 1.缺口深度超过识别点宽度的30%拒收 2.识别点外形的相似度<80%拒收 |  |  | 2021-06-01
|  | 金面异色 | 140 | 1.面积超过识别点的30%判废 2.识别点外形的相似度<80%拒收 |  |  | 2021-06-01
|  | 金面脏污 | 006 | 1.面积超过识别点的30%判废 2.缺陷宽度超过识别点宽度的30%拒收 3.识别点外形的相似度<80%拒收 |  |  | 2021-06-01
|  | 漏镀 | 018 | 1.面积超过识别点的30%判废 2.识别点外形的相似度<80%拒收 |  |  | 2021-06-01
|  | OSP脏污 | 149 | 1.面积超过识别点的30%判废 2.识别点外形的相似度<80%拒收 |  |  | 2021-06-01
|  | OSP异色 | 150 | 1.面积超过识别点的30%判废 2.识别点外形的相似度<80%拒收 |  |  | 2021-06-01
|  | OSP划伤 | 037 | 1.面积超过识别点的30%判废 2.识别点外形的相似度<80%拒收 |  |  | 2021-06-01
| 金属字符 | 字符不良 | 043 | 金属缺失的面积>单一字符总面积的50%拒收 | 镀金/OSP的文字（字母/数字） |  | 2021-06-01
| 注胶口 | 软金划伤 | 130 | 漏铜的划伤拒收 |  |  | 2021-06-01
|  | 缺口 | 047 | 缺口超过250um拒收 |  |  | 2021-06-01
|  | 金面异色 | 140 | 1.长宽>1.27mm拒收 2.缺陷长宽超过pad宽度的1/3拒收 |  |  | 2021-06-01
|  | 金面脏污 | 006 | 1.长宽>1.27mm拒收 2.缺陷长宽超过pad宽度的1/3拒收 |  |  | 2021-06-01
|  | 漏镀 | 018 | 1.长宽>1.27mm拒收 2.缺陷长宽超过pad宽度的1/3拒收 |  |  | 2021-06-01
|  | OSP脏污 | 149 | 1.长宽>1.27mm拒收 2.缺陷长宽超过pad宽度的1/3拒收 |  |  | 2021-06-01
|  | OSP异色 | 150 | 1.长宽>1.27mm拒收 2.缺陷长宽超过pad宽度的1/3拒收 |  |  | 2021-06-01
|  | OSP划伤 | 037 | 1.长宽>1.27mm拒收 2.缺陷长宽超过pad宽度的1/3拒收 |  |  | 2021-06-01
| 油墨区 | 板损 | 028 | 1.伤及基材的开裂、漏金属的开裂拒收 2.油墨开裂的长度>1/2图片长宽，拒收 |  |  | 2021-06-01
|  | 孔损 | 029 | 孔口破损>1/4周长拒收 |  |  | 2021-06-01
|  | 崩缺 | 185 | 1.深度>350um拒收 2.不允许露基材 |  |  | 2021-06-01
|  | 油墨划伤 | 129 | 漏铜的划伤拒收 |  |  | 2021-06-01
|  | 阻焊针孔 | 143 | 不允许与识别点连接，且漏印区域尺寸＜2mm*2mm |  |  | 2021-06-01
Unit | 金属区 | 手指 | 006 | 黑色异物/污染不允许 长度方向上4/6的区域为关键打线区，此区域出现黑色异物/污染直接判废，其他区则判为Other 整个金属区域无外观缺陷，则判为PASS
Pad